## Tabelle1
| Vickers |  | Brinell |  | Rockwell
Verfahren [1] | HV 0,1 | Verfahren [1] | HBW 2,5/187,5 | Verfahren [1] | HRA
Kraft [kgf] | 0.1 | Kraft [kgf] | 187.5 | Härte [HR] | 60
Härte [HV] | 250 | Kugeldurchmesser [mm] | 2.5 | Zul. Abweichung ± [HR] | 2
Länge [mm] | 0.02722883 | Härte [HBW] | 215.5
Zul. Abweichung ± [%] | 9.212414 | Länge [mm] | 1.029189
|  | Beanspruchungsgrad [kg/mm²] | 30
|  | Zul. Abweichung ± [%] | 3